## 03011_05
| Division Matériaux et |  | BANC GAMMA VERTICAL |  | NF P 98-250-5
| Structures de Chaussées | [7 empty] | 0.2 | 27.367
| Section Liants et | [7 empty] | 0.4 | 26.551
| Matériaux Routiers |  | Feuille de résultats |  |  | EH 10-e |  |  | 0.6 | 25.263
[9 empty] | 0.8 | 23.681
N° d’affaire |  | 240 | Observations : | [5 empty] | 1 | 22.845
Activité |  | 53I03 314 | Pas en X : 2 mm | [5 empty] | 1.2 | 22.21
N° formule_plaque |  | 03011_05 | Nombre de points : 34 | [5 empty] | 1.4 | 21.691
Date |  | 2003-05-26 | Valeur du % de vides en relatif | [5 empty] | 1.6 | 20.587
Chargé d’essai |  | Burban O. | [6 empty] | 1.8 | 17.284
[9 empty] | 2 | 13.768
| Sample : | 02022 TWE 005 | [6 empty] | 2.2 | 12.212
CONDITIONS D’ESSAIS | [8 empty] | 2.4 | 9.696
[9 empty] | 2.6 | 10.424
Chantier/étude |  |  | DWW 2628CS DELFT Nertherland | [5 empty] | 2.8 | 13.457
Nature du corps d’épreuve N° éprouvette |  |  | 02022 TWE 005 | [5 empty] | 3 | 16.7
Dimensions du corps d’épreuve (mm) |  |  | éprouvette Ø 150mm | [5 empty] | 3.2 | 19.267
Date de Carottage ou de fabrication | [8 empty] | 3.4 | 21.016
Epaisseur du matériau traversé par le rayon |  |  | 15 cm | [5 empty] | 3.6 | 19.478
Masse volumique réelle (Max specific gravity) |  |  | 2,5 (g/cm3) (estimatif) | [5 empty] | 3.8 | 16.013
Type d’appareil |  |  | Banc Gamma Vertical mlpc | [5 empty] | 4 | 15.853
Diamètre du faisceau (mm) |  |  | 10 | [5 empty] | 4.2 | 18.567
Coefficient d’absorption massique |  |  | 0,0771 (estimatif) | [5 empty] | 4.4 | 15.606
Coefficient de réglage k |  |  | 0.995 | [5 empty] | 4.6 | 17.863
Taux de comptage à vide |  |  | 8492.852 | [5 empty] | 4.8 | 19.986
Mode de mesure |  |  | Continue | [5 empty] | 5 | 18.987
[9 empty] | 5.2 | 19.653
CARACTERISTIQUES DU CORPS D'EPREUVE | [8 empty] | 5.4 | 19.468
[9 empty] | 5.6 | 20.349
Caractéristiques du corps d’épreuve | [5 empty] | Valeur |  |  | 5.8 | 18.58
MVa moyenne (g/cm3) (mean bulk specific gravity) | [5 empty] | 2.02 |  |  | 6 | 21.35
Ecart type de la Mva (standard deviation of mean bulk specific gravity) | [5 empty] | 0.104 |  |  | 6.2 | 22.379
Pourcentage de vide moyen (%) (mean void content (%) ) | [5 empty] | 19.154 |  |  | 6.4 | 21.707
Ecart type du pourcentage de vide (standard deviation of mean void content (%)) | [5 empty] | 4.14 |  |  | 6.6 | 19.623
[9 empty] | 6.8 | 21.748
7
7.2
7.4
7.6
7.8
8
[7 empty] | 29.9 | 2.1
[7 empty] | 0 | 2.1
Chargé d'essai : Burban O.
Signature :

## 03011_11
| Division Matériaux et |  | BANC GAMMA VERTICAL |  | NF P 98-250-5
| Structures de Chaussées | [7 empty] | 0.2 | 24.103 | 17.698775
| Section Liants et | [7 empty] | 0.4 | 23.138 | 3.595452
| Matériaux Routiers |  | Feuille de résultats |  |  | EH 10-e |  |  | 0.6 | 22.59
[9 empty] | 0.8 | 21.575
N° d’affaire |  | 240 | Observations : | [5 empty] | 1 | 21.568
Activité |  | 53I03 314 | Pas en X : 2 mm | [5 empty] | 1.2 | 21.392
N° formule_plaque |  | 03011_11 | Nombre de points :40 | [5 empty] | 1.4 | 20.591
Date |  | 2003-05-26 | Valeur du % de vides en relatif | [5 empty] | 1.6 | 18.852
Chargé d’essai |  | Burban O. | [6 empty] | 1.8 | 13.388
[9 empty] | 2 | 9.672
| Sample : | 02022 TWE 011 | [6 empty] | 2.2 | 9.323
CONDITIONS D’ESSAIS | [8 empty] | 2.4 | 12.525
[9 empty] | 2.6 | 15.75
Chantier/étude |  |  | DWW 2628CS DELFT Nertherland | [5 empty] | 2.8 | 18.134
Nature du corps d’épreuve N° éprouvette |  |  | 02022 TWE 011 | [5 empty] | 3 | 16.416
Dimensions du corps d’épreuve (mm) |  |  | éprouvette Ø 150mm | [5 empty] | 3.2 | 15.966
Date de Carottage ou de fabrication | [8 empty] | 3.4 | 16.345
Epaisseur du matériau traversé par le rayon |  |  | 15 cm | [5 empty] | 3.6 | 16.762
Masse volumique réelle (Max specific gravity) |  |  | 2,5 (g/cm3) (estimatif) | [5 empty] | 3.8 | 16.192
Type d’appareil |  |  | Banc Gamma Vertical mlpc | [5 empty] | 4 | 18.253
Diamètre du faisceau (mm) |  |  | 10 | [5 empty] | 4.2 | 19.611
Coefficient d’absorption massique |  |  | 0,0771 (estimatif) | [5 empty] | 4.4 | 19.043
Coefficient de réglage k |  |  | 0.995 | [5 empty] | 4.6 | 18.221
Taux de comptage à vide |  |  | 8492.852 | [5 empty] | 4.8 | 16.307
Mode de mesure |  |  | Continue | [5 empty] | 5 | 14.724
[9 empty] | 5.2 | 16.365
CARACTERISTIQUES DU CORPS D'EPREUVE | [8 empty] | 5.4 | 17.076
[9 empty] | 5.6 | 16.296
Caractéristiques du corps d’épreuve | [5 empty] | Valeur |  |  | 5.8 | 16.27
MVa moyenne (g/cm3) (mean bulk specific gravity) | [5 empty] | 2.14 |  |  | 6 | 14.458
Ecart type de la Mva (standard deviation of mean bulk specific gravity) | [5 empty] | 0.161 |  |  | 6.2 | 18.303
Pourcentage de vide moyen (%) (mean void content (%) ) | [5 empty] | 14.265 |  |  | 6.4 | 19.376
Ecart type du pourcentage de vide (standard deviation of mean void content (%)) | [5 empty] | 6.44 |  |  | 6.6 | 21.464
[9 empty] | 6.8 | 21.189
[9 empty] | 7 | 19.157
[9 empty] | 7.2 | 19.858
[9 empty] | 7.4 | 20.484
[9 empty] | 7.6 | 18.859
[9 empty] | 7.8 | 19.61
[9 empty] | 8 | 8.745
6.359
5.344
5.599
5.482
4.625
3.782
[7 empty] | 0 | 2.1 |  | 5.092
[7 empty] | 30 | 2.1 |  | 4.279
5.495
|  |  |  | Chargé d'essai : Burban O. | [5 empty] | 4.7
|  |  |  | Signature : | [5 empty] | 4.69
4.727
4.963
5.326
6.071

## 03011_15
| Division Matériaux et |  | BANC GAMMA VERTICAL |  | NF P 98-250-5
| Structures de Chaussées | [5 empty] | 0.2 | 26.352 | 19.46355
| Section Liants et | [5 empty] | 0.4 | 24.946 | 6.903154
| Matériaux Routiers |  | Feuille de résultats |  |  | EH 10-e | 0.6 | 24.386
[7 empty] | 0.8 | 24.217
N° d’affaire |  | 240 | Observations : |  |  |  | 1 | 23.577
Activité |  | 53I03 314 | Pas en X : 2 mm |  |  |  | 1.2 | 21.598
N° formule_plaque |  | 03011_15 | Nombre de points :40 |  |  |  | 1.4 | 17.92
Date |  | 2003-05-26 | Valeur du % de vides en relatif |  |  |  | 1.6 | 12.851
Chargé d’essai |  | Burban O. |  |  |  |  | 1.8 | 12.188
[7 empty] | 2 | 12.143
| Sample : | 02022 TWE 015 |  |  |  |  | 2.2 | 16.122
CONDITIONS D’ESSAIS | [6 empty] | 2.4 | 18.708
[7 empty] | 2.6 | 18.979
Chantier/étude |  |  | DWW 2628CS DELFT Nertherland |  |  |  | 2.8 | 20.824
Nature du corps d’épreuve N° éprouvette |  |  | 02022 TWE 015 |  |  |  | 3 | 22.055
Dimensions du corps d’épreuve (mm) |  |  | éprouvette Ø 150mm |  |  |  | 3.2 | 20.951
Date de Carottage ou de fabrication | [6 empty] | 3.4 | 20.876
Epaisseur du matériau traversé par le rayon |  |  | 15 cm |  |  |  | 3.6 | 22.079
Masse volumique réelle (Max specific gravity) |  |  | 2,5 (g/cm3) (estimatif) |  |  |  | 3.8 | 20.68
Type d’appareil |  |  | Banc Gamma Vertical mlpc |  |  |  | 4 | 21.679
Diamètre du faisceau (mm) |  |  | 10 |  |  |  | 4.2 | 20.416
Coefficient d’absorption massique |  |  | 0,0771 (estimatif) |  |  |  | 4.4 | 23.432
Coefficient de réglage k |  |  | 0.995 |  |  |  | 4.6 | 21.311
Taux de comptage à vide |  |  | 8492.852 |  |  |  | 4.8 | 19.562
Mode de mesure |  |  | Continue |  |  |  | 5 | 20.59
[7 empty] | 5.2 | 22.043
CARACTERISTIQUES DU CORPS D'EPREUVE | [6 empty] | 5.4 | 25.89
[7 empty] | 5.6 | 31.044
Caractéristiques du corps d’épreuve | [5 empty] | Valeur | 5.8 | 29.861
MVa moyenne (g/cm3) (mean bulk specific gravity) | [5 empty] | 2.117 | 6 | 23.933
Ecart type de la Mva (standard deviation of mean bulk specific gravity) | [5 empty] | 0.226 | 6.2 | 21.427
Pourcentage de vide moyen (%) (mean void content (%) ) | [5 empty] | 15.304 | 6.4 | 21.711
Ecart type du pourcentage de vide (standard deviation of mean void content (%)) | [5 empty] | 9.025 | 6.6 | 27.855
[7 empty] | 6.8 | 26.753
[7 empty] | 7 | 13.762
[7 empty] | 7.2 | 6.747
[7 empty] | 7.4 | 4.753
[7 empty] | 7.6 | 5.03
[7 empty] | 7.8 | 4.529
[7 empty] | 8 | 4.762
4.117
5.143
4.063
3.939
3.681
3.66
4.562
4.119
4.228
|  |  |  | Chargé d'essai : Burban O. |  |  |  | 4.353
|  |  |  | Signature : |  |  |  | 3.609
4.247
4.142
4.658
4.667
[7 empty] | 0 | 2.05
[7 empty] | 35 | 2.05

## 03011_17
| Division Matériaux et |  | BANC GAMMA VERTICAL |  | NF P 98-250-5
| Structures de Chaussées | [6 empty] | 0.2 | 27.691 | 17.886775
| Section Liants et | [6 empty] | 0.4 | 27.128 | 7.39793
| Matériaux Routiers |  | Feuille de résultats |  |  | EH 10-e |  | 0.6 | 26.428
[8 empty] | 0.8 | 25.572
N° d’affaire |  | 240 | Observations : |  |  |  |  | 1 | 24.875
Activité |  | 53I03 314 | Pas en X : 2 mm |  |  |  |  | 1.2 | 24
N° formule_plaque |  | 03011_17 | Nombre de points :40 |  |  |  |  | 1.4 | 20.526
Date |  | 2003-05-26 | Valeur du % de vides en relatif |  |  |  |  | 1.6 | 15.904
Chargé d’essai |  | Burban O. | [5 empty] | 1.8 | 12.329
[8 empty] | 2 | 12.954
| Sample : | 02022 TWE 017 | [5 empty] | 2.2 | 15.607
CONDITIONS D’ESSAIS | [7 empty] | 2.4 | 19.101
[8 empty] | 2.6 | 20.222
Chantier/étude |  |  | DWW 2628CS DELFT Nertherland |  |  |  |  | 2.8 | 20.029
Nature du corps d’épreuve N° éprouvette |  |  | 02022 TWE 017 |  |  |  |  | 3 | 18.854
Dimensions du corps d’épreuve (mm) |  |  | éprouvette Ø 150mm |  |  |  |  | 3.2 | 19.282
Date de Carottage ou de fabrication | [7 empty] | 3.4 | 20.375
Epaisseur du matériau traversé par le rayon |  |  | 15 cm |  |  |  |  | 3.6 | 19.854
Masse volumique réelle (Max specific gravity) |  |  | 2,5 (g/cm3) (estimatif) |  |  |  |  | 3.8 | 19.036
Type d’appareil |  |  | Banc Gamma Vertical mlpc |  |  |  |  | 4 | 21.407
Diamètre du faisceau (mm) |  |  | 10 |  |  |  |  | 4.2 | 22.609
Coefficient d’absorption massique |  |  | 0,0771 (estimatif) |  |  |  |  | 4.4 | 21.886
Coefficient de réglage k |  |  | 0.995 |  |  |  |  | 4.6 | 21.929
Taux de comptage à vide |  |  | 8492.852 |  |  |  |  | 4.8 | 22.963
Mode de mesure |  |  | Continue |  |  |  |  | 5 | 20.605
[8 empty] | 5.2 | 22.125
CARACTERISTIQUES DU CORPS D'EPREUVE | [7 empty] | 5.4 | 21.753
[8 empty] | 5.6 | 22.856
Caractéristiques du corps d’épreuve | [5 empty] | Valeur |  | 5.8 | 19.027
MVa moyenne (g/cm3) (mean bulk specific gravity) | [5 empty] | 2.125 |  | 6 | 25.809
Ecart type de la Mva (standard deviation of mean bulk specific gravity) | [5 empty] | 0.23 |  | 6.2 | 27.061
Pourcentage de vide moyen (%) (mean void content (%) ) | [5 empty] | 14.988 |  | 6.4 | 15.192
Ecart type du pourcentage de vide (standard deviation of mean void content (%)) | [5 empty] | 9.193 |  | 6.6 | 7.181
[8 empty] | 6.8 | 5.756
[8 empty] | 7 | 5.301
[8 empty] | 7.2 | 4.972
[8 empty] | 7.4 | 4.444
[8 empty] | 7.6 | 4.984
[8 empty] | 7.8 | 4.193
[8 empty] | 8 | 3.651
3.571
3.573
3.839
4.61
4.652
4.917
4.266
3.635
4.197
|  |  |  | Chargé d'essai : Burban O. |  |  |  |  | 4.724
|  |  |  | Signature : |  |  | 0 | 2.1 | 3.97
[7 empty] | 30 | 2.1 | 5.297
5.282
12.615
39.705

## 03011_19
| Division Matériaux et |  | BANC GAMMA VERTICAL |  | NF P 98-250-5
| Structures de Chaussées | [7 empty] | 0.2 | 27.109
| Section Liants et | [7 empty] | 0.4 | 26.324
| Matériaux Routiers |  | Feuille de résultats |  |  | EH 10-e |  |  | 0.6 | 25.932
[9 empty] | 0.8 | 24.492
N° d’affaire |  | 240 | Observations : | [5 empty] | 1 | 23.723
Activité |  | 53I03 314 | Pas en X : 2 mm | [5 empty] | 1.2 | 22.706
N° formule_plaque |  | 03011_19 | Nombre de points : 26 | [5 empty] | 1.4 | 21.099
Date |  | 2003-05-26 | Valeur du % de vides en relatif | [5 empty] | 1.6 | 17.407
Chargé d’essai |  | Burban O. | [6 empty] | 1.8 | 12.165
[9 empty] | 2 | 9.987
| Sample : | 02022 TWE 019 | [6 empty] | 2.2 | 10.381
CONDITIONS D’ESSAIS | [8 empty] | 2.4 | 14.714
[9 empty] | 2.6 | 18.806
Chantier/étude |  |  | DWW 2628CS DELFT Nertherland | [5 empty] | 2.8 | 20.959
Nature du corps d’épreuve N° éprouvette |  |  | 02022 TWE 019 | [5 empty] | 3 | 21.31
Dimensions du corps d’épreuve (mm) |  |  | éprouvette Ø 150mm | [5 empty] | 3.2 | 17.961
Date de Carottage ou de fabrication | [8 empty] | 3.4 | 17.629
Epaisseur du matériau traversé par le rayon |  |  | 15 cm | [5 empty] | 3.6 | 19.574
Masse volumique réelle (Max specific gravity) |  |  | 2,5 (g/cm3) (estimatif) | [5 empty] | 3.8 | 20.652
Type d’appareil |  |  | Banc Gamma Vertical mlpc | [5 empty] | 4 | 19.557
Diamètre du faisceau (mm) |  |  | 10 | [5 empty] | 4.2 | 20.946
Coefficient d’absorption massique |  |  | 0,0771 (estimatif) | [5 empty] | 4.4 | 20.24
Coefficient de réglage k |  |  | 0.995 | [5 empty] | 4.6 | 18.394
Taux de comptage à vide |  |  | 8492.852 | [5 empty] | 4.8 | 17.103
Mode de mesure |  |  | Continue | [5 empty] | 5 | 17.464
[9 empty] | 5.2 | 24.408
CARACTERISTIQUES DU CORPS D'EPREUVE | [8 empty] | 5.4
5.6
Caractéristiques du corps d’épreuve | [5 empty] | Valeur |  |  | 5.8
MVa moyenne (g/cm3) (mean bulk specific gravity) | [5 empty] | 2.009 |  |  | 6
Ecart type de la Mva (standard deviation of mean bulk specific gravity) | [5 empty] | 0.113 |  |  | 6.2
Pourcentage de vide moyen (%) (mean void content (%) ) | [5 empty] | 19.655 |  |  | 6.4
Ecart type du pourcentage de vide (standard deviation of mean void content (%)) | [5 empty] | 4.501 |  |  | 6.6
6.8
7
7.2
7.4
7.6
7.8
8
[7 empty] | 0 | 2.1
[7 empty] | 30 | 2.1
Chargé d'essai : Burban O.
Signature :

## 03011_025
| Division Matériaux et |  | BANC GAMMA VERTICAL |  | NF P 98-250-5
| Structures de Chaussées | [7 empty] | 0.2 | 35.79
| Section Liants et | [7 empty] | 0.4 | 29.63
| Matériaux Routiers |  | Feuille de résultats |  |  | EH 10-e |  |  | 0.6 | 28.243
[9 empty] | 0.8 | 27.679
N° d’affaire |  | 240 | Observations : | [5 empty] | 1 | 26.414
Activité |  | 53I03 314 | Pas en X : 2 mm | [5 empty] | 1.2 | 26.231
N° formule_plaque |  | 03011_25 | Nombre de points : 40 | [5 empty] | 1.4 | 26.709
Date |  | 2003-05-26 | Valeur du % de vides en relatif | [5 empty] | 1.6 | 25.345
Chargé d’essai |  | Burban O. | [6 empty] | 1.8 | 24.513
[9 empty] | 2 | 25.024
| Sample : | 02022 TWE 025 | [6 empty] | 2.2 | 24.247
CONDITIONS D’ESSAIS | [8 empty] | 2.4 | 24.141
[9 empty] | 2.6 | 25.388
Chantier/étude |  |  | DWW 2628CS DELFT Nertherland | [5 empty] | 2.8 | 25.362
Nature du corps d’épreuve N° éprouvette |  |  | 02022 TWE 025 | [5 empty] | 3 | 23.935
Dimensions du corps d’épreuve (mm) |  |  | éprouvette Ø 150mm | [5 empty] | 3.2 | 20.408
Date de Carottage ou de fabrication | [8 empty] | 3.4 | 15.468
Epaisseur du matériau traversé par le rayon |  |  | 15 cm | [5 empty] | 3.6 | 16.136
Masse volumique réelle (Max specific gravity) |  |  | 2,5 (g/cm3) (estimatif) | [5 empty] | 3.8 | 17.316
Type d’appareil |  |  | Banc Gamma Vertical mlpc | [5 empty] | 4 | 22.39
Diamètre du faisceau (mm) |  |  | 10 | [5 empty] | 4.2 | 22.684
Coefficient d’absorption massique |  |  | 0,0771 (estimatif) | [5 empty] | 4.4 | 25.398
Coefficient de réglage k |  |  | 0.995 | [5 empty] | 4.6 | 22.962
Taux de comptage à vide |  |  | 8492.852 | [5 empty] | 4.8 | 24.297
Mode de mesure |  |  | Continue | [5 empty] | 5 | 22.846
[9 empty] | 5.2 | 24.698
CARACTERISTIQUES DU CORPS D'EPREUVE | [8 empty] | 5.4 | 27.668
[9 empty] | 5.6 | 24.348
Caractéristiques du corps d’épreuve | [5 empty] | Valeur |  |  | 5.8 | 22.171
MVa moyenne (g/cm3) (mean bulk specific gravity) | [5 empty] | 1.897 |  |  | 6 | 22.747
Ecart type de la Mva (standard deviation of mean bulk specific gravity) | [5 empty] | 0.089 |  |  | 6.2 | 24.049
Pourcentage de vide moyen (%) (mean void content (%) ) | [5 empty] | 24.1 |  |  | 6.4 | 22.741
Ecart type du pourcentage de vide (standard deviation of mean void content (%)) | [5 empty] | 3.574 |  |  | 6.6 | 22.34
[9 empty] | 6.8 | 20.462
[9 empty] | 7 | 23.954
[9 empty] | 7.2 | 25.598
[9 empty] | 7.4 | 27.861
[9 empty] | 7.6 | 21.405
[9 empty] | 7.8 | 20.886
[9 empty] | 8 | 24.685
[7 empty] | 0 | 2.7
[7 empty] | 40 | 2.7
Chargé d'essai : Burban O.
Signature :

## 03011_26
| Division Matériaux et |  | BANC GAMMA VERTICAL |  | NF P 98-250-5
| Structures de Chaussées | [7 empty] | 0.2 | 25.578 | 22.932825
| Section Liants et | [7 empty] | 0.4 | 25.408 | 5.173239
| Matériaux Routiers |  | Feuille de résultats |  |  | EH 10-e |  |  | 0.6 | 24.476
[9 empty] | 0.8 | 24.098
N° d’affaire |  | 240 | Observations : | [5 empty] | 1 | 23.18
Activité |  | 53I03 314 | Pas en X : 2 mm | [5 empty] | 1.2 | 21.819
N° formule_plaque |  | 03011_26 | Nombre de points :40 | [5 empty] | 1.4 | 21.771
Date |  | 2003-05-26 | Valeur du % de vides en relatif | [5 empty] | 1.6 | 21.75
Chargé d’essai |  | Burban O. | [6 empty] | 1.8 | 23.252
[9 empty] | 2 | 22.739
| Sample : | 02022 TWE 026 | [6 empty] | 2.2 | 23.033
CONDITIONS D’ESSAIS | [8 empty] | 2.4 | 23.417
[9 empty] | 2.6 | 18.576
Chantier/étude |  |  | DWW 2628CS DELFT Nertherland | [5 empty] | 2.8 | 13.209
Nature du corps d’épreuve N° éprouvette |  |  | 02022 TWE 026 | [5 empty] | 3 | 12.848
Dimensions du corps d’épreuve (mm) |  |  | éprouvette Ø 150mm | [5 empty] | 3.2 | 18.174
Date de Carottage ou de fabrication | [8 empty] | 3.4 | 19.308
Epaisseur du matériau traversé par le rayon |  |  | 15 cm | [5 empty] | 3.6 | 22.566
Masse volumique réelle (Max specific gravity) |  |  | 2,5 (g/cm3) (estimatif) | [5 empty] | 3.8 | 23.616
Type d’appareil |  |  | Banc Gamma Vertical mlpc | [5 empty] | 4 | 23.706
Diamètre du faisceau (mm) |  |  | 10 | [5 empty] | 4.2 | 21.196
Coefficient d’absorption massique |  |  | 0,0771 (estimatif) | [5 empty] | 4.4 | 22.403
Coefficient de réglage k |  |  | 0.995 | [5 empty] | 4.6 | 20.835
Taux de comptage à vide |  |  | 8492.852 | [5 empty] | 4.8 | 23.335
Mode de mesure |  |  | Continue | [5 empty] | 5 | 23.063
[9 empty] | 5.2 | 26.101
CARACTERISTIQUES DU CORPS D'EPREUVE | [8 empty] | 5.4 | 24.714
[9 empty] | 5.6 | 25.149
Caractéristiques du corps d’épreuve | [5 empty] | Valeur |  |  | 5.8 | 24.701
MVa moyenne (g/cm3) (mean bulk specific gravity) | [5 empty] | 2.054 |  |  | 6 | 27.776
Ecart type de la Mva (standard deviation of mean bulk specific gravity) | [5 empty] | 0.237 |  |  | 6.2 | 28.224
Pourcentage de vide moyen (%) (mean void content (%) ) | [5 empty] | 17.842 |  |  | 6.4 | 24.255
Ecart type du pourcentage de vide (standard deviation of mean void content (%)) | [5 empty] | 9.476 |  |  | 6.6 | 23.386
[9 empty] | 6.8 | 25.02
[9 empty] | 7 | 27.216
[9 empty] | 7.2 | 30.052
[9 empty] | 7.4 | 36.525
[9 empty] | 7.6 | 30.68
[9 empty] | 7.8 | 14.5
[9 empty] | 8 | 5.658
4.899
5.112
4.783
[7 empty] | 0 | 2.8 |  | 3.993
[7 empty] | 40 | 2.8 |  | 4.167
4.089
4.073
4.072
5.032
|  |  |  | Chargé d'essai : Burban O. | [5 empty] | 4.241
|  |  |  | Signature : | [5 empty] | 4.154
3.751
3.01
4.439
4.199

## 03011_32
| Division Matériaux et |  | BANC GAMMA VERTICAL |  | NF P 98-250-5
| Structures de Chaussées | [7 empty] | 0.2 | 20.545
| Section Liants et | [7 empty] | 0.4 | 24.407
| Matériaux Routiers |  | Feuille de résultats |  |  | EH 10-e |  |  | 0.6 | 25.353
[9 empty] | 0.8 | 24.348
N° d’affaire |  | 240 | Observations : | [5 empty] | 1 | 23.171
Activité |  | 53I03 314 | Pas en X : 2 mm | [5 empty] | 1.2 | 23.267
N° formule_plaque |  | 03011_32 | Nombre de points : 30 | [5 empty] | 1.4 | 22.504
Date |  | 2003-05-27 | Valeur du % de vides en relatif | [5 empty] | 1.6 | 21.58
Chargé d’essai |  | Burban O. | [6 empty] | 1.8 | 21.613
[9 empty] | 2 | 21.27
| Sample : | 02022 TWE 032 | [6 empty] | 2.2 | 20.425
CONDITIONS D’ESSAIS | [8 empty] | 2.4 | 18.937
[9 empty] | 2.6 | 16.492
Chantier/étude |  |  | DWW 2628CS DELFT Nertherland | [5 empty] | 2.8 | 13.075
Nature du corps d’épreuve N° éprouvette |  |  | 02022 TWE 032 | [5 empty] | 3 | 10.78
Dimensions du corps d’épreuve (mm) |  |  | éprouvette Ø 150mm | [5 empty] | 3.2 | 10.632
Date de Carottage ou de fabrication | [8 empty] | 3.4 | 11.859
Epaisseur du matériau traversé par le rayon |  |  | 15 cm | [5 empty] | 3.6 | 13.544
Masse volumique réelle (Max specific gravity) |  |  | 2,5 (g/cm3) (estimatif) | [5 empty] | 3.8 | 15.278
Type d’appareil |  |  | Banc Gamma Vertical mlpc | [5 empty] | 4 | 14.986
Diamètre du faisceau (mm) |  |  | 10 | [5 empty] | 4.2 | 16.908
Coefficient d’absorption massique |  |  | 0,0771 (estimatif) | [5 empty] | 4.4 | 18.779
Coefficient de réglage k |  |  | 0.995 | [5 empty] | 4.6 | 18.918
Taux de comptage à vide |  |  | 8492.852 | [5 empty] | 4.8 | 18.119
Mode de mesure |  |  | Continue | [5 empty] | 5 | 20.836
[9 empty] | 5.2 | 17.87
CARACTERISTIQUES DU CORPS D'EPREUVE | [8 empty] | 5.4 | 20.739
[9 empty] | 5.6 | 21.17
Caractéristiques du corps d’épreuve | [5 empty] | Valeur |  |  | 5.8 | 21.593
MVa moyenne (g/cm3) (mean bulk specific gravity) | [5 empty] | 2.027 |  |  | 6 | 18.742
Ecart type de la Mva (standard deviation of mean bulk specific gravity) | [5 empty] | 0.102 |  |  | 6.2
Pourcentage de vide moyen (%) (mean void content (%) ) | [5 empty] | 18.925 |  |  | 6.4
Ecart type du pourcentage de vide (standard deviation of mean void content (%)) | [5 empty] | 4.081 |  |  | 6.6
6.8
7
7.2
7.4
7.6
7.8
8
[7 empty] | 0 | 2.5
[7 empty] | 30 | 2.5
Chargé d'essai : Burban O.
Signature :

## 03011_35
| Division Matériaux et |  | BANC GAMMA VERTICAL |  | NF P 98-250-5
| Structures de Chaussées | [7 empty] | 0.2 | 25.365
| Section Liants et | [7 empty] | 0.4 | 23.854
| Matériaux Routiers |  | Feuille de résultats |  |  | EH 10-e |  |  | 0.6 | 23.696
[9 empty] | 0.8 | 22.893
N° d’affaire |  | 240 | Observations : | [5 empty] | 1 | 22.137
Activité |  | 53I03 314 | Pas en X : 2 mm | [5 empty] | 1.2 | 20.85
N° formule_plaque |  | 03011_35 | Nombre de points : 35 | [5 empty] | 1.4 | 20.648
Date |  | 2003-05-26 | Valeur du % de vides en relatif | [5 empty] | 1.6 | 18.576
Chargé d’essai |  | Burban O. | [6 empty] | 1.8 | 12.494
[9 empty] | 2 | 10.344
| Sample : | 02022 TWE 035 | [6 empty] | 2.2 | 10.327
CONDITIONS D’ESSAIS | [8 empty] | 2.4 | 9.485
[9 empty] | 2.6 | 12.23
Chantier/étude |  |  | DWW 2628CS DELFT Nertherland | [5 empty] | 2.8 | 14.91
Nature du corps d’épreuve N° éprouvette |  |  | 02022 TWE 035 | [5 empty] | 3 | 13.192
Dimensions du corps d’épreuve (mm) |  |  | éprouvette Ø 150mm | [5 empty] | 3.2 | 16.954
Date de Carottage ou de fabrication | [8 empty] | 3.4 | 17.236
Epaisseur du matériau traversé par le rayon |  |  | 15 cm | [5 empty] | 3.6 | 16.959
Masse volumique réelle (Max specific gravity) |  |  | 2,5 (g/cm3) (estimatif) | [5 empty] | 3.8 | 19.521
Type d’appareil |  |  | Banc Gamma Vertical mlpc | [5 empty] | 4 | 18.022
Diamètre du faisceau (mm) |  |  | 10 | [5 empty] | 4.2 | 18.085
Coefficient d’absorption massique |  |  | 0,0771 (estimatif) | [5 empty] | 4.4 | 16.455
Coefficient de réglage k |  |  | 0.995 | [5 empty] | 4.6 | 19.233
Taux de comptage à vide |  |  | 8492.852 | [5 empty] | 4.8 | 18.654
Mode de mesure |  |  | Continue | [5 empty] | 5 | 17.198
[9 empty] | 5.2 | 20.055
CARACTERISTIQUES DU CORPS D'EPREUVE | [8 empty] | 5.4 | 21.113
[9 empty] | 5.6 | 21.551
Caractéristiques du corps d’épreuve | [5 empty] | Valeur |  |  | 5.8 | 20.019
MVa moyenne (g/cm3) (mean bulk specific gravity) | [5 empty] | 2.041 |  |  | 6 | 18.713
Ecart type de la Mva (standard deviation of mean bulk specific gravity) | [5 empty] | 0.101 |  |  | 6.2 | 19.685
Pourcentage de vide moyen (%) (mean void content (%) ) | [5 empty] | 18.345 |  |  | 6.4 | 17.718
Ecart type du pourcentage de vide (standard deviation of mean void content (%)) | [5 empty] | 4.022 |  |  | 6.6 | 19.34
[9 empty] | 6.8 | 20.312
[9 empty] | 7 | 24.252
7.2
7.4
7.6
7.8
8
[7 empty] | 0 | 1.7
[7 empty] | 30 | 1.7
Chargé d'essai : Burban O.
Signature :

## 03011_42
| Division Matériaux et |  | BANC GAMMA VERTICAL |  | NF P 98-250-5
| Structures de Chaussées | [7 empty] | 0.2 | 28.164
| Section Liants et | [7 empty] | 0.4 | 27.288
| Matériaux Routiers |  | Feuille de résultats |  |  | EH 10-e |  |  | 0.6 | 26.339
[9 empty] | 0.8 | 25.677
N° d’affaire |  | 240 | Observations : | [5 empty] | 1 | 25.503
Activité |  | 53I03 314 | Pas en X : 2 mm | [5 empty] | 1.2 | 25.039
N° formule_plaque |  | 03011_42 | Nombre de points : 30 | [5 empty] | 1.4 | 24.615
Date |  | 2003-05-27 | Valeur du % de vides en relatif | [5 empty] | 1.6 | 25.463
Chargé d’essai |  | Burban O. | [6 empty] | 1.8 | 25.203
[9 empty] | 2 | 24.373
| Sample : | 02022 TWE 042 | [6 empty] | 2.2 | 24.009
CONDITIONS D’ESSAIS | [8 empty] | 2.4 | 24.092
[9 empty] | 2.6 | 20.443
Chantier/étude |  |  | DWW 2628CS DELFT Nertherland | [5 empty] | 2.8 | 16.422
Nature du corps d’épreuve N° éprouvette |  |  | 02022 TWE 042 | [5 empty] | 3 | 17.108
Dimensions du corps d’épreuve (mm) |  |  | éprouvette Ø 150mm | [5 empty] | 3.2 | 18.983
Date de Carottage ou de fabrication | [8 empty] | 3.4 | 21.305
Epaisseur du matériau traversé par le rayon |  |  | 15 cm | [5 empty] | 3.6 | 23.588
Masse volumique réelle (Max specific gravity) |  |  | 2,5 (g/cm3) (estimatif) | [5 empty] | 3.8 | 26.344
Type d’appareil |  |  | Banc Gamma Vertical mlpc | [5 empty] | 4 | 24.717
Diamètre du faisceau (mm) |  |  | 10 | [5 empty] | 4.2 | 21.592
Coefficient d’absorption massique |  |  | 0,0771 (estimatif) | [5 empty] | 4.4 | 22.534
Coefficient de réglage k |  |  | 0.995 | [5 empty] | 4.6 | 22.068
Taux de comptage à vide |  |  | 8492.852 | [5 empty] | 4.8 | 21.449
Mode de mesure |  |  | Continue | [5 empty] | 5 | 22.662
[9 empty] | 5.2 | 23.792
CARACTERISTIQUES DU CORPS D'EPREUVE | [8 empty] | 5.4 | 21.384
[9 empty] | 5.6 | 20.07
Caractéristiques du corps d’épreuve | [5 empty] | Valeur |  |  | 5.8 | 20.779
MVa moyenne (g/cm3) (mean bulk specific gravity) | [5 empty] | 1.924 |  |  | 6 | 19.71
Ecart type de la Mva (standard deviation of mean bulk specific gravity) | [5 empty] | 0.072 |  |  | 6.2
Pourcentage de vide moyen (%) (mean void content (%) ) | [5 empty] | 23.024 |  |  | 6.4
Ecart type du pourcentage de vide (standard deviation of mean void content (%)) | [5 empty] | 2.892 |  |  | 6.6
6.8
7
7.2
7.4
7.6
7.8
8
[7 empty] | 0 | 2.8
[7 empty] | 30 | 2.8
Chargé d'essai : Burban O.
Signature :

## 03011_47
| Division Matériaux et |  | BANC GAMMA VERTICAL |  | NF P 98-250-5
| Structures de Chaussées | [7 empty] | 0.2 | 23.109
| Section Liants et | [7 empty] | 0.4 | 24.201
| Matériaux Routiers |  | Feuille de résultats |  |  | EH 10-e |  |  | 0.6 | 24.122
[9 empty] | 0.8 | 23.805
N° d’affaire |  | 240 | Observations : | [5 empty] | 1 | 22.494
Activité |  | 53I03 314 | Pas en X : 2 mm | [5 empty] | 1.2 | 21.985
N° formule_plaque |  | 03011_47 | Nombre de points :39 | [5 empty] | 1.4 | 21.89
Date |  | 2003-05-26 | Valeur du % de vides en relatif | [5 empty] | 1.6 | 20.431
Chargé d’essai |  | Burban O. | [6 empty] | 1.8 | 20.172
[9 empty] | 2 | 19.475
| Sample : | 02022 TWE 047 | [6 empty] | 2.2 | 18.144
CONDITIONS D’ESSAIS | [8 empty] | 2.4 | 16.479
[9 empty] | 2.6 | 12.616
Chantier/étude |  |  | DWW 2628CS DELFT Nertherland | [5 empty] | 2.8 | 12.146
Nature du corps d’épreuve N° éprouvette |  |  | 02022 TWE 047 | [5 empty] | 3 | 11.667
Dimensions du corps d’épreuve (mm) |  |  | éprouvette Ø 150mm | [5 empty] | 3.2 | 12.171
Date de Carottage ou de fabrication | [8 empty] | 3.4 | 13.49
Epaisseur du matériau traversé par le rayon |  |  | 15 cm | [5 empty] | 3.6 | 12.747
Masse volumique réelle (Max specific gravity) |  |  | 2,5 (g/cm3) (estimatif) | [5 empty] | 3.8 | 11.966
Type d’appareil |  |  | Banc Gamma Vertical mlpc | [5 empty] | 4 | 13.519
Diamètre du faisceau (mm) |  |  | 10 | [5 empty] | 4.2 | 15.433
Coefficient d’absorption massique |  |  | 0,0771 (estimatif) | [5 empty] | 4.4 | 16.704
Coefficient de réglage k |  |  | 0.995 | [5 empty] | 4.6 | 17.253
Taux de comptage à vide |  |  | 8492.852 | [5 empty] | 4.8 | 19.198
Mode de mesure |  |  | Continue | [5 empty] | 5 | 17.711
[9 empty] | 5.2 | 17.09
CARACTERISTIQUES DU CORPS D'EPREUVE | [8 empty] | 5.4 | 14.565
[9 empty] | 5.6 | 18.435
Caractéristiques du corps d’épreuve | [5 empty] | Valeur |  |  | 5.8 | 18.5
MVa moyenne (g/cm3) (mean bulk specific gravity) | [5 empty] | 2.047 |  |  | 6 | 21.662
Ecart type de la Mva (standard deviation of mean bulk specific gravity) | [5 empty] | 0.092 |  |  | 6.2 | 20.131
Pourcentage de vide moyen (%) (mean void content (%) ) | [5 empty] | 18.116 |  |  | 6.4 | 17.774
Ecart type du pourcentage de vide (standard deviation of mean void content (%)) | [5 empty] | 3.681 |  |  | 6.6 | 17.463
[9 empty] | 6.8 | 18.731
[9 empty] | 7 | 20.348
[9 empty] | 7.2 | 19.24
[9 empty] | 7.4 | 18.075
[9 empty] | 7.6 | 18.941
[9 empty] | 7.8 | 22.636
8
[7 empty] | 0 | 2.3
[7 empty] | 30 | 2.3
Chargé d'essai : Burban O.
Signature :

## 03011_51
| Division Matériaux et |  | BANC GAMMA VERTICAL |  | NF P 98-250-5
| Structures de Chaussées | [7 empty] | 0.2 | 25
| Section Liants et | [7 empty] | 0.4 | 25.158
| Matériaux Routiers |  | Feuille de résultats |  |  | EH 10-e |  |  | 0.6 | 23.684
[9 empty] | 0.8 | 22.731
N° d’affaire |  | 240 | Observations : | [5 empty] | 1 | 22.726
Activité |  | 53I03 314 | Pas en X : 2 mm | [5 empty] | 1.2 | 21.992
N° formule_plaque |  | 03011_51 | Nombre de points : 35 | [5 empty] | 1.4 | 21.159
Date |  | 2003-05-26 | Valeur du % de vides en relatif | [5 empty] | 1.6 | 20.794
Chargé d’essai |  | Burban O. | [6 empty] | 1.8 | 18.471
[9 empty] | 2 | 14.528
| Sample : | 02022 TWE 051 | [6 empty] | 2.2 | 10.862
CONDITIONS D’ESSAIS | [8 empty] | 2.4 | 9.745
[9 empty] | 2.6 | 9.621
Chantier/étude |  |  | DWW 2628CS DELFT Nertherland | [5 empty] | 2.8 | 11.816
Nature du corps d’épreuve N° éprouvette |  |  | 02022 TWE 051 | [5 empty] | 3 | 14.006
Dimensions du corps d’épreuve (mm) |  |  | éprouvette Ø 150mm | [5 empty] | 3.2 | 17.914
Date de Carottage ou de fabrication | [8 empty] | 3.4 | 18.99
Epaisseur du matériau traversé par le rayon |  |  | 15 cm | [5 empty] | 3.6 | 20.745
Masse volumique réelle (Max specific gravity) |  |  | 2,5 (g/cm3) (estimatif) | [5 empty] | 3.8 | 20.699
Type d’appareil |  |  | Banc Gamma Vertical mlpc | [5 empty] | 4 | 19.444
Diamètre du faisceau (mm) |  |  | 10 | [5 empty] | 4.2 | 20.827
Coefficient d’absorption massique |  |  | 0,0771 (estimatif) | [5 empty] | 4.4 | 21.282
Coefficient de réglage k |  |  | 0.995 | [5 empty] | 4.6 | 23.98
Taux de comptage à vide |  |  | 8492.852 | [5 empty] | 4.8 | 23.032
Mode de mesure |  |  | Continue | [5 empty] | 5 | 20.026
[9 empty] | 5.2 | 22.264
CARACTERISTIQUES DU CORPS D'EPREUVE | [8 empty] | 5.4 | 18.833
[9 empty] | 5.6 | 19.238
Caractéristiques du corps d’épreuve | [5 empty] | Valeur |  |  | 5.8 | 21.141
MVa moyenne (g/cm3) (mean bulk specific gravity) | [5 empty] | 2.005 |  |  | 6 | 22.877
Ecart type de la Mva (standard deviation of mean bulk specific gravity) | [5 empty] | 0.104 |  |  | 6.2 | 23.116
Pourcentage de vide moyen (%) (mean void content (%) ) | [5 empty] | 19.788 |  |  | 6.4 | 22.369
Ecart type du pourcentage de vide (standard deviation of mean void content (%)) | [5 empty] | 4.155 |  |  | 6.6 | 20.86
[9 empty] | 6.8 | 20.733
[9 empty] | 7 | 21.923
7.2
7.4
7.6
7.8
8
[7 empty] | 0 | 2.05
[7 empty] | 30 | 2.05
Chargé d'essai : Burban O.
Signature :

## 03011_53
| Division Matériaux et |  | BANC GAMMA VERTICAL |  | NF P 98-250-5
| Structures de Chaussées | [7 empty] | 0.2 | 28.176
| Section Liants et | [7 empty] | 0.4 | 27.2
| Matériaux Routiers |  | Feuille de résultats |  |  | EH 10-e |  |  | 0.6 | 26.393
[9 empty] | 0.8 | 25.956
N° d’affaire |  | 240 | Observations : | [5 empty] | 1 | 25.813
Activité |  | 53I03 314 | Pas en X : 2 mm | [5 empty] | 1.2 | 25.676
N° formule_plaque |  | 03011_53 | Nombre de points : 31 | [5 empty] | 1.4 | 25.627
Date |  | 2003-05-27 | Valeur du % de vides en relatif | [5 empty] | 1.6 | 25.369
Chargé d’essai |  | Burban O. | [6 empty] | 1.8 | 25.573
[9 empty] | 2 | 25.317
| Sample : | 02022 TWE 053 | [6 empty] | 2.2 | 23.226
CONDITIONS D’ESSAIS | [8 empty] | 2.4 | 19.215
[9 empty] | 2.6 | 14.536
Chantier/étude |  |  | DWW 2628CS DELFT Nertherland | [5 empty] | 2.8 | 16.399
Nature du corps d’épreuve N° éprouvette |  |  | 02022 TWE 053 | [5 empty] | 3 | 23.222
Dimensions du corps d’épreuve (mm) |  |  | éprouvette Ø 150mm | [5 empty] | 3.2 | 22.251
Date de Carottage ou de fabrication | [8 empty] | 3.4 | 24.657
Epaisseur du matériau traversé par le rayon |  |  | 15 cm | [5 empty] | 3.6 | 23.728
Masse volumique réelle (Max specific gravity) |  |  | 2,5 (g/cm3) (estimatif) | [5 empty] | 3.8 | 24.588
Type d’appareil |  |  | Banc Gamma Vertical mlpc | [5 empty] | 4 | 24.149
Diamètre du faisceau (mm) |  |  | 10 | [5 empty] | 4.2 | 24.925
Coefficient d’absorption massique |  |  | 0,0771 (estimatif) | [5 empty] | 4.4 | 25.121
Coefficient de réglage k |  |  | 0.995 | [5 empty] | 4.6 | 22.218
Taux de comptage à vide |  |  | 8492.852 | [5 empty] | 4.8 | 20.217
Mode de mesure |  |  | Continue | [5 empty] | 5 | 22.651
[9 empty] | 5.2 | 25.218
CARACTERISTIQUES DU CORPS D'EPREUVE | [8 empty] | 5.4 | 27.096
[9 empty] | 5.6 | 27.018
Caractéristiques du corps d’épreuve | [5 empty] | Valeur |  |  | 5.8 | 24.194
MVa moyenne (g/cm3) (mean bulk specific gravity) | [5 empty] | 1.903 |  |  | 6 | 21.865
Ecart type de la Mva (standard deviation of mean bulk specific gravity) | [5 empty] | 0.076 |  |  | 6.2 | 23.285
Pourcentage de vide moyen (%) (mean void content (%) ) | [5 empty] | 23.899 |  |  | 6.4
Ecart type du pourcentage de vide (standard deviation of mean void content (%)) | [5 empty] | 3.021 |  |  | 6.6
6.8
7
7.2
7.4
7.6
7.8
8
[7 empty] | 0 | 2.7
[7 empty] | 30 | 2.7
Chargé d'essai : Burban O.
Signature :

## 03011_59
| Division Matériaux et |  | BANC GAMMA VERTICAL |  | NF P 98-250-5
| Structures de Chaussées | [7 empty] | 0.2 | 71.073
| Section Liants et | [7 empty] | 0.4 | 39.127
| Matériaux Routiers |  | Feuille de résultats |  |  | EH 10-e |  |  | 0.6 | 25.61
[9 empty] | 0.8 | 24.468
N° d’affaire |  | 240 | Observations : | [5 empty] | 1 | 24.024
Activité |  | 53I03 314 | Pas en X : 2 mm | [5 empty] | 1.2 | 23.019
N° formule_plaque |  | 03011_59 | Nombre de points :36 | [5 empty] | 1.4 | 22.44
Date |  | 2003-05-26 | Valeur du % de vides en relatif | [5 empty] | 1.6 | 22.006
Chargé d’essai |  | Burban O. | [6 empty] | 1.8 | 21.077
[9 empty] | 2 | 20.265
| Sample : | 02022 TWE 059 | [6 empty] | 2.2 | 18.112
CONDITIONS D’ESSAIS | [8 empty] | 2.4 | 14.165
[9 empty] | 2.6 | 9.651
Chantier/étude |  |  | DWW 2628CS DELFT Nertherland | [5 empty] | 2.8 | 9.073
Nature du corps d’épreuve N° éprouvette |  |  | 02022 TWE 059 | [5 empty] | 3 | 11.015
Dimensions du corps d’épreuve (mm) |  |  | éprouvette Ø 150mm | [5 empty] | 3.2 | 13.461
Date de Carottage ou de fabrication | [8 empty] | 3.4 | 15.342
Epaisseur du matériau traversé par le rayon |  |  | 15 cm | [5 empty] | 3.6 | 14.5
Masse volumique réelle (Max specific gravity) |  |  | 2,5 (g/cm3) (estimatif) | [5 empty] | 3.8 | 15.11
Type d’appareil |  |  | Banc Gamma Vertical mlpc | [5 empty] | 4 | 13.177
Diamètre du faisceau (mm) |  |  | 10 | [5 empty] | 4.2 | 16.728
Coefficient d’absorption massique |  |  | 0,0771 (estimatif) | [5 empty] | 4.4 | 19.695
Coefficient de réglage k |  |  | 0.995 | [5 empty] | 4.6 | 18.39
Taux de comptage à vide |  |  | 8492.852 | [5 empty] | 4.8 | 17.971
Mode de mesure |  |  | Continue | [5 empty] | 5 | 18.307
[9 empty] | 5.2 | 16.842
CARACTERISTIQUES DU CORPS D'EPREUVE | [8 empty] | 5.4 | 18.67
[9 empty] | 5.6 | 18.344
Caractéristiques du corps d’épreuve | [5 empty] | Valeur |  |  | 5.8 | 17.266
MVa moyenne (g/cm3) (mean bulk specific gravity) | [5 empty] | 1.992 |  |  | 6 | 18.803
Ecart type de la Mva (standard deviation of mean bulk specific gravity) | [5 empty] | 0.225 |  |  | 6.2 | 17.861
Pourcentage de vide moyen (%) (mean void content (%) ) | [5 empty] | 20.317 |  |  | 6.4 | 19.712
Ecart type du pourcentage de vide (standard deviation of mean void content (%)) | [5 empty] | 10.205 |  |  | 6.6 | 18.225
[9 empty] | 6.8 | 21.089
[9 empty] | 7 | 23.823
[9 empty] | 7.2 | 22.979
7.4
7.6
7.8
8
[7 empty] | 0 | 2.05
[7 empty] | 80 | 2.05
Chargé d'essai : Burban O.
Signature :

## 03011_62
| Division Matériaux et |  | BANC GAMMA VERTICAL |  | NF P 98-250-5
| Structures de Chaussées | [7 empty] | 0.2 | 27.119
| Section Liants et | [7 empty] | 0.4 | 24.474
| Matériaux Routiers |  | Feuille de résultats |  |  | EH 10-e |  |  | 0.6 | 23.18
[9 empty] | 0.8 | 22.59
N° d’affaire |  | 240 | Observations : | [5 empty] | 1 | 21.089
Activité |  | 53I03 314 | Pas en X : 2 mm | [5 empty] | 1.2 | 20.617
N° formule_plaque |  | 03011_62 | Nombre de points : 35 | [5 empty] | 1.4 | 20.715
Date |  | 2003-05-26 | Valeur du % de vides en relatif | [5 empty] | 1.6 | 20.044
Chargé d’essai |  | Burban O. | [6 empty] | 1.8 | 19.313
[9 empty] | 2 | 14.873
| Sample : | 02022 TWE 062 | [6 empty] | 2.2 | 12.091
CONDITIONS D’ESSAIS | [8 empty] | 2.4 | 7.78
[9 empty] | 2.6 | 8.587
Chantier/étude |  |  | DWW 2628CS DELFT Nertherland | [5 empty] | 2.8 | 11.152
Nature du corps d’épreuve N° éprouvette |  |  | 02022 TWE 062 | [5 empty] | 3 | 15.349
Dimensions du corps d’épreuve (mm) |  |  | éprouvette Ø 150mm | [5 empty] | 3.2 | 14.436
Date de Carottage ou de fabrication | [8 empty] | 3.4 | 16.241
Epaisseur du matériau traversé par le rayon |  |  | 15 cm | [5 empty] | 3.6 | 16.3
Masse volumique réelle (Max specific gravity) |  |  | 2,5 (g/cm3) (estimatif) | [5 empty] | 3.8 | 16.148
Type d’appareil |  |  | Banc Gamma Vertical mlpc | [5 empty] | 4 | 18.17
Diamètre du faisceau (mm) |  |  | 10 | [5 empty] | 4.2 | 16.141
Coefficient d’absorption massique |  |  | 0,0771 (estimatif) | [5 empty] | 4.4 | 17.484
Coefficient de réglage k |  |  | 0.995 | [5 empty] | 4.6 | 19.423
Taux de comptage à vide |  |  | 8492.852 | [5 empty] | 4.8 | 17.9
Mode de mesure |  |  | Continue | [5 empty] | 5 | 17.69
[9 empty] | 5.2 | 15.946
CARACTERISTIQUES DU CORPS D'EPREUVE | [8 empty] | 5.4 | 16.401
[9 empty] | 5.6 | 16.865
Caractéristiques du corps d’épreuve | [5 empty] | Valeur |  |  | 5.8 | 20.207
MVa moyenne (g/cm3) (mean bulk specific gravity) | [5 empty] | 2.061 |  |  | 6 | 18.241
Ecart type de la Mva (standard deviation of mean bulk specific gravity) | [5 empty] | 0.099 |  |  | 6.2 | 16.686
Pourcentage de vide moyen (%) (mean void content (%) ) | [5 empty] | 17.57 |  |  | 6.4 | 18.578
Ecart type du pourcentage de vide (standard deviation of mean void content (%)) | [5 empty] | 3.966 |  |  | 6.6 | 17.5
[9 empty] | 6.8 | 19.12
[9 empty] | 7 | 16.495
7.2
7.4
7.6
7.8
8
[7 empty] | 0 | 2.05
[7 empty] | 30 | 2.05
Chargé d'essai : Burban O.
Signature :

## 03011_65
| Division Matériaux et |  | BANC GAMMA VERTICAL |  | NF P 98-250-5
| Structures de Chaussées | [7 empty] | 0.2 | 29.049
| Section Liants et | [7 empty] | 0.4 | 26.183
| Matériaux Routiers |  | Feuille de résultats |  |  | EH 10-e |  |  | 0.6 | 24.549
[9 empty] | 0.8 | 24.278
N° d’affaire |  | 240 | Observations : | [5 empty] | 1 | 23.867
Activité |  | 53I03 314 | Pas en X : 2 mm | [5 empty] | 1.2 | 22.883
N° formule_plaque |  | 03011_65 | Nombre de points : 30 | [5 empty] | 1.4 | 22.63
Date |  | 2003-05-27 | Valeur du % de vides en relatif | [5 empty] | 1.6 | 20.45
Chargé d’essai |  | Burban O. | [6 empty] | 1.8 | 17.833
[9 empty] | 2 | 15.443
| Sample : | 02022 TWE 065 | [6 empty] | 2.2 | 11.7
CONDITIONS D’ESSAIS | [8 empty] | 2.4 | 9.741
[9 empty] | 2.6 | 11.403
Chantier/étude |  |  | DWW 2628CS DELFT Nertherland | [5 empty] | 2.8 | 13.555
Nature du corps d’épreuve N° éprouvette |  |  | 02022 TWE 065 | [5 empty] | 3 | 16.394
Dimensions du corps d’épreuve (mm) |  |  | éprouvette Ø 150mm | [5 empty] | 3.2 | 17.024
Date de Carottage ou de fabrication | [8 empty] | 3.4 | 19.199
Epaisseur du matériau traversé par le rayon |  |  | 15 cm | [5 empty] | 3.6 | 16.254
Masse volumique réelle (Max specific gravity) |  |  | 2,5 (g/cm3) (estimatif) | [5 empty] | 3.8 | 18.607
Type d’appareil |  |  | Banc Gamma Vertical mlpc | [5 empty] | 4 | 19.178
Diamètre du faisceau (mm) |  |  | 10 | [5 empty] | 4.2 | 21.456
Coefficient d’absorption massique |  |  | 0,0771 (estimatif) | [5 empty] | 4.4 | 19.648
Coefficient de réglage k |  |  | 0.995 | [5 empty] | 4.6 | 23.302
Taux de comptage à vide |  |  | 8492.852 | [5 empty] | 4.8 | 20.763
Mode de mesure |  |  | Continue | [5 empty] | 5 | 18.57
[9 empty] | 5.2 | 17.316
CARACTERISTIQUES DU CORPS D'EPREUVE | [8 empty] | 5.4 | 17.379
[9 empty] | 5.6 | 18.758
Caractéristiques du corps d’épreuve | [5 empty] | Valeur |  |  | 5.8 | 20.447
MVa moyenne (g/cm3) (mean bulk specific gravity) | [5 empty] | 2.015 |  |  | 6 | 23.672
Ecart type de la Mva (standard deviation of mean bulk specific gravity) | [5 empty] | 0.112 |  |  | 6.2
Pourcentage de vide moyen (%) (mean void content (%) ) | [5 empty] | 19.834 |  |  | 6.4
Ecart type du pourcentage de vide (standard deviation of mean void content (%)) | [5 empty] | 4.462 |  |  | 6.6
6.8
7
7.2
7.4
7.6
7.8
8
[7 empty] | 0 | 2.2
[7 empty] | 30 | 2.2
Chargé d'essai : Burban O.
Signature :